## Лист1
Утверждаю
Исполнительный директор ООО «Иссинский КСМ»
Булатов Р.Р.
П Р А Й С – Л И С Т
442710, Россия, Пензенская обл., р.п. Исса, ул. Горная , д. 110А E-mail: kcm-issa@mail.ru
Тел./ факс (841-44) 2-17-60 Булатов Рушан Рафикович; 2-18-47, 89273759111 бухгалтерия
Общество с ограниченной ответственностью «Иссинский комбинат строительных материалов» предлагает следующие виды производимой продукции по ценам с 25 февраля 2022 года
Наименование продукции | Ед.изм. | Цена в т.ч. НДС | Показатели качества
Отгрузка со склада р.п. Исса, ул. Горная, д. 110А
Щебень фр. 5*20 мм | т | 715-00 | ГОСТ 8267-93; сырье - карбонатные горные породы; прочность М400; А эфф.т. = 30±7,8 Бк/кг;
Щебень фр. 10*20 мм | т | 760-00 | объемный вес 1250 кг/м³; морозостойкость F25; водопоглощение: 2,7 – 4,0%
Щебень фр. 20*40 мм | т | 785-00 | Рег. номер сертификата соответствия № POCC RU.KA01.H00769
Щебень фр. 40*70 мм | т | 760-00
Щебень фр. 45*63 мм | т | 785-00 | ГОСТ 32703-2014; сырье - карбонатные горные породы; прочность М400; А эфф.т. = 43.6±8.9 Бк/кг;
объемный вес 1250 кг/м³; морозостойкость F25; водопоглощение: 2,7 – 4,0%; пористость 2,68%
Рег. номер декларации о соответствии ЕАЭС № RU Д-RU. НА24.В.00034
Щебень фр. свыше 70 мм (негабарит) | т | 595-00 | Сырье - карбонатные горные породы; прочность М400; морозостойкость F25; А эфф.т. = 30±7.8 Бк/кг;
объемный вес 1600 кг/м³; водопоглощение: 2,7 – 4,0 %
Порошок минеральный неактивированный марки МП-2 ГОСТ 32761-2014 | т | 1800-00 | Сырье – отсев фр. 0*10мм карбонатных горных пород; влажность 0,1-0,3 %; пористость 26,4%; набухание 1,3%;
битумоёмкость 53,5г; объемный насыпной вес 1200 кг/м3; А эфф.т. = 19.1±7.5 Бк/кг.
Рег. номер декларации о соответствии ЕАЭС № RU Д-RU. НА24.В.00265/18
Мука известняковая (доломитовая) ГОСТ 14050-93 | т | 1800-00 | Сырье – отсев фр. 0*10мм карбонатных горных пород; влажность 0,1-0,3 %; А эфф.т. =19,1±7,5 Бк/кг; АДВ 94.5%;
суммарная масс. доля СаСО3 и МgСО3 – 95.3%; объемный насыпной вес 1200 кг/м³; остаток на сите Ø 1мм - 0,04%
Доломитовая мука по ТУ 21-РСФСР-557-87 (отходы после дробления) | т | 300-00 | Зерновой состав 0*5 мм; влажность 2,6%; А эфф.т. = 40,8±10 Бк/кг.
1. Для дорожного строительства: набухание 0,8%;объемный насыпной вес 1300-1500 кг/м³; прочность: М200 - М300;
2. Для сельского хозяйства: содержание CaCO3 – 65%, MgCO3 -22.7%; показатель АДВ – 43,8%
Отгрузка со склада г. Пенза, ул. Егорова, д.3 (согласование отгрузки по тел. 89272896745)
Порошок минеральный неактивированный марки МП-2 ГОСТ 32761-2014 | т | 2000-00 | Сырье – отсев фр. 0*10мм карбонатных горных пород; влажность 0,1-0,3 %; пористость 26,4%; набухание 1,3%;
битумоёмкость 53,5г; объемный насыпной вес 1200 кг/м3; А эфф.т. = 19.1±7.5 Бк/кг.
Рег. номер декларации о соответствии ЕАЭС № RU Д-RU. НА24.В.00265/18
Мука известняковая (доломитовая) ГОСТ 14050-93 | т | 2000-00 | Сырье – отсев фр. 0*10мм карбонатных горных пород; влажность 0,1-0,3 %; А эфф.т. =19,1±7,5 Бк/кг; АДВ 94.5%;
суммарная масс. доля СаСО3 и МgСО3 – 95.3%; объемный насыпной вес 1200 кг/м³; остаток на сите Ø 1мм - 0,04%
Примечание: Цена указана на условиях самовывоза Покупателем.
Наши банковские реквизиты: ИНН/КПП 5814002750 / 581401001
Р/с 40702810448110115034, К/с 30101810000000000635, БИК 045655635, в ПЕНЗЕНСКОМ ОТДЕЛЕНИИ N8624 ПАО СБЕРБАНК Г. ПЕНЗА